## Hoja1
Color Ruben Rojo
1 |  | PIEZA CALIBRACION BASE
Altura de capa 0.2mm
Slic3r
infill 20%
Shells 2
Solid layers 3 y 3
velocidad impresión 60mm
velocidad vacio 120mm
perimetros primero externo
velocidad perimetros 30mm y externo 70%
Si hay dudas, parametros por defecto de Slic3r
comentarios
nº pieza |  | Problema | Sintomas | Solución
Mecanicos
2 |  | traccion ejes-poleas, planos en ejes, tb eje Z | impresiones torcidas | aplanar ejes y apretar poleas
3 |  | correa flojas | ondas | Tensar las correas, colocar tensor
|  | correas exceso tension | perdida de pasos | ajustar tension correas (metodo auditivo)
|  | alineacion correas | se frenan impresiones torcidas | alinear correas y poleas
|  | Presion Hobbed Bolt | no extruye bien | comprobar presion de apriente
4 |  | eje Z descompensado |  |  | descompensar uno de los lados tres vueltas completas
5 |  | tornilleria suelta, poco apretada |  |  | soltar tuercas union marco vertical
Electronicos
|  | organización cableao para ruido | comportamiento extraño de la maquina | separar cables energia y control
6 |  | regulacion corriente drivers | perdida de pasos | ajustar corriiente - refrigeración
|  | cableado motores | perdiad de pasos | revisar continuidad y conexiones
|  | Mosfet y diodo cama caliente | la cama no calienta | Colocar mosfet potencia y diodo flyback
|  | fusible mal dimensionado | cama caliente desconexion intermitente | sustituir o quitar fusible
|  | ruido en cableado | Impresión se corta a mitad | cable usb apantallado o mas corto, trazado cableado motores o ferritas
Calibracion
7 -- 12 |  | Pasos por unidad | dimensiones incorrectas | calibrar pasos por unidad en config.h | Cole X, Jorge Y, Ruben Z
13 y 14 |  | Plataforma ajustada y equilibrada | depegan / acumula plastico HotEnd | calibrar y nivelar plataforma
15 |  | retraccion excesiva
16 |  | Poca retraccion
|  | aceleraciones |  |  | Cole definir posibles pruebas
|  | calibración extrusor |  | calibrar pasos por unidad del extrusor
|  | flow excesivo | Aspecto externo malo | bajar el flowrate
Filamento
|  | Calidad filamento | filamento hueco, diametro,….
Extrusor
|  | ajuste ruedas extrusor | demasiada fuerza para girar | Alinear las ruedas correctamente, separar motor
|  | Agujero filamento cuerpo extrusor | no pasa bien el filamento | repasar el agujero para que el filamento pase bien
Temperatura
obstruccion fusor por cristalizacion filamento
p |  | no ventilador cuando es necesario
p |  | ventilador cuando no necesario | capas despegadas
p |  | alta temepratura dela cama | pieza quemada por abajo
p |  | baja temperatura plataforma | esquinas levantadas / piezas despegadas
p |  | alta Ta extruder | plastico muy fundido, mal acabado, mal puentes
p |  | baja Ta extruder | Mala extrusion, capas despegadas,
|  | Deja de extruir | en un momento deja de echar plastico | refirgerar parte superior del HotEnd
Velocidad
p |  | Pruebas velocidad 5mms
p |  | Pruebas velocidad 120mms
|  |  | mal acabado superficies pequeñas | ventilador, tiempo de capa (velocidad)
fileteador
p |  | poco infil | capas de tapa se hunden por el medio |  | poner poco infill y solo 2 top layers
p |  | definicion planos inclinados | huecos entre capas planos inclinados | menos altura de capa o mas shells | piramide lado 50mm h15 (ir haciendo pruebas)
p p |  | mala config diametro filamento |  | ajustar diametro filamento | probar con multiplier 1 2.85 y 3.15
p |  | compatibilidad altura capa hardware varillas-grados paso motor |  | calculadora prusa | buscar en tabla la ideal y luego desajustar